## D2-5100_Skladby podlah
projekt: | Odborné učebny (kuchyňka a dílny) v objektu ZŠ Aléská, Bílina
část: | Dokumentace pro provedení stavby
stavební objekt: | D.2. Odborná učebna kuchyňka
věc: | 5000 Skladby konstrukcí
5100 | SKLADBY PODLAH
Ozn. | Typ konstrukce | Skladba | tloušťka |  | Poznámka
ODSTRANĚNÉ SKLADBY PODLAHY
1503 | Odstranění PVC v 2.NP | PVC | 2 | odstraněno | Po odstranění nášlapné vrstvy podlahy v celém rozsahu místnosti bude posouzen stávající stav bet. mazaniny a rozhodnuto její případné výměně
| v mč. 2.00, 2.01, 2.04, 2.08, 2.09 | Lepidlo | 2 | odstraněno
| Sonda2 | Betonová mazanina |  | zachováno
|  | Celkem: | 4
1504 | Odstranění koberce | Zátěžový koberec | 3 | odstraněno
| v mč. 2.03, 2.05 | Lepidlo |  | odstraněno
| Sonda neprovedena | Betonová deska |  | zachováno
|  | Celkem: | 3
NAVRŽENÉ SKLADBY PODLAHY
5103 | Vinylová krytina | Vinylová kompaktní podlahová krytina, protiskluznost R10, odolnost proti vrypu 0,02mm, výztužná mřížka ze skelných vláken, kročejová izolace 17dB, hořlavost Cfl-s1 | 3 | dvoutónový kropenatý efekt, matný povrch, barevnost bude odsouhlasena na vzorku | Soklová lišta PVC 50x15mm barevnost bude odpovídat krytině. Na rozhraní ploch přechodová nerezová T lišta pro podlahy š.25 mm
Lepidlo
|  | Samonivelační stěrka se skelným vláknem ve dvou vrstvách | 20
Penetrace
Broušení jemné
Broučení hrubé
Vyplnění rýh po elektroinstalaci, bet. C25/30, krytí 20%
|  | Stávající betonová mazanina |  | stávající
|  | Celkem: | 23

## D2-5200_Skladby stěna a str
projekt: | Odborné učebny (kuchyňka a dílny) v objektu ZŠ Aléská, Bílina
stupeň | Dokumentace pro provedení stavby
stavební objekt: | D.2. Odborná učebna kuchyňka
část: | 5000 Skladby konstrukcí
5200 | SKLADBY STĚNA A STROPŮ
Ozn. | Typ konstrukce | Skladba | tloušťka |  | Poznámka
ODSTRANĚNÉ SKLADBY STĚN A STROPŮ
1522 | Odstranění ker. obkladu | Keramický obklad | 6 | odstraněno | Očištěné zdiva, proškrábnutí spár, odstranění všech separujících částí
|  | SDK konstrukce |  | zachováno
|  | Celkem: | 6
1523 | Odstranění malby | Oškrábání malby |  | odstraněno
|  | Stávající omítková vrstva | 20 | zachováno
|  | Celkem: | 20
NAVRŽENÉ SKLADBY STĚN A STROPŮ
5202 | Oprava omítky celoplošně | Hlazená vrchní štuková omítka, jemný, vysoce porézní štuk 0,3mm, pokrytí 100% | 3 |  | Na všech vnějších rozích místností budou použity rohové podomítkové lišty se sklotextilní síťovinou.
Hloubková penetrace na savé podklady
|  | Sklovláknitá výztužná tkanina, pokrytí 100% | 1
|  | Minerální lepící stěrkovací hmota | 3
Penetrační nátěr
|  | Jemná jádrová vápenocementová omítka, pokrytí 30% | 20
|  | Penetrační cementový postřik, pokrytí 30%, místa hlubších poruch vyspravit systémovou vyrovnávací cementovou maltou | 5
Hloubková penetrace na savé podklady
|  | Stávající očištěné cihelné zdivo, nově vyzdívané cihelné zdivo |  | stávající
|  | Celkem: | 28
5203 | Oprava omítky - zapravení drážek po rozvodech instalací ve stávajících omítkách | Hlazená vrchní štuková omítka, jemný, vysoce porézní štuk 0,3mm, pokrytí 30%, broušená, v přechodu na stávající omítky | 3
Hloubková penetrace na savé podklady
|  | Jemná jádrová vápenocementová omítka, pokrytí 30% | 20
|  | Penetrační cementový postřik, pokrytí 30%, místa hlubších poruch vyspravit systémovou vyrovnávací cementovou maltou | 5
Hloubková penetrace na savé podklady
Stávající očištěné cihelné zdivo, nově vyzdívané cihelné zdivo
|  | Celkem: | 25
5204 | Keramický obklad na zdivu | Keramický obklad světle šedý, hladký, matný spárovaný flexibilním tmelem | 7 | 200x400, světle šedá | Obklad kladen vertikálně. Spárovací tmel v barvě obkladu. Ukončovací hliníkový eloxovaný L profil v.8mm na všech pohledových hranách. Hydroizolační systém vyveden na stěnu do výšky min. 200mm. Instalační drážky a plochy s napojením dvou různých materiálů budou vyztuženy armovací sítí lepenou na flexibilní lepidlo před realizací omítkového souvrství. Konstrukce namáhány ostřikující vodou budou opatřeny pružnou hydroizolační stěrkou.
Flexibilní lepidlo
Hloubková penetrace na savé podklady
|  | Jemná jádrová vápenocementová omítka | 20
|  | Penetrační cementový postřik | 5
Stávající očištěné cihelné zdivo, nově vyzdívané cihelné zdivo
|  | Celkem: | 25
5211 | SDK podhled do vlhkých prostor | Nosná stropní konstrukce |  | stávající | součástí revizní dvířka 500x500mm
|  | Vzduchová mezera | 282.5
Dvouúrovňový křížový rošt z montážních a nosných CD profilů na přímých závěsech, svěšení 150mm
|  | SDK impregnovaná RBI (H2) do vlhkého prostředí | 12.5
|  | Celkem: | 295

## D2-5300_malby a natery
projekt: | Odborné učebny (kuchyňka a dílny) v objektu ZŠ Aléská, Bílina
stupeň: | Dokumentace pro provedení stavby
stavební objekt: | D.2. Odborná učebna kuchyňka
věc: | 5000 Skladby konstrukcí
věc: | 5300 | MALBY A NÁTĚRY
ozn. | typ konstrukce | skladba | formát, barva | tl. | poznámka
5301 | Malba bílá | Malba otěruvzdorná 2x | bílá
Penetrace na savé poklady
Štuková omítka, SDK konstrukce
|  | Celkem: |  | 0